## Сводка
Материал		Плотность	Модуль Юнга / (упругости)	прочность	Твёрдость по Бринеллю	Предел прочности (Временное сопротивление разрушению)	Коэффициент демпфирования	Отношение модуляупругости к плотности	Относительное отношение	температура плавления	Молярная теплоёмкость	Удельная теплоёмкость	Линейный коэффициент теплового расширения	теплопроводность	Удельная электропроводность	Удельное электрическое сопротивление	Температурный коэффициент электрического сопротивления	магнитные св-ва
			http://ru.wikipedia.org/wiki/Модуль_Юнга		http://ru.wikipedia.org/wiki/Метод_Бринелля	http://ru.wikipedia.org/wiki/Предел_прочности				http://ru.wikipedia.org/wiki/Температура_плавления		http://ru.wikipedia.org/wiki/Удельная_теплоёмкость	http://ru.wikipedia.org/wiki/Коэффициент_теплового_расширения	http://ru.wikipedia.org/wiki/Теплопроводность	http://ru.wikipedia.org/wiki/Электропроводность	http://ru.wikipedia.org/wiki/Удельное_электрическое_сопротивление
		ρ, г/см3	E, ГПа	МПа	МПа кгс/мм²	,ГПа	γ	Е/ρ,х10-7	Е/ρ (целюлоза принята за 1)	Тп, С	Дж/(K·моль)	Дж/(кг·К)	10−6/К	Вт/(м·К)	МСм/м	мкОм·м (Ом·мм²/м)	10−8K−1
Al		2,7	71	70-80	15		0,007	2,6	13	660		0,93	24,58	203,5	37	0,26-0,295	2,7	Слабый парамагнетик
Дюралюминий Al-Cu		2,5-2,8	74	350—370	70
Силумин Al-Si(4-22%)	http://ru.wikipedia.org/wiki/Силумин	2,5-2,94
Бор (В)		2,46	450				0,002	1	91
Бериллий (Ве)		1,85	290				-	15,7	78,5			1,83
Ti		4,51	112..116				0,002	2,57	13	1670						0,56-0,78
Cu (медь)	http://ru.wikipedia.org/wiki/Медь	8,92	110-125		35					1357	24,44	0,385		382-410	55,5-58,1	0,017-0,018	0,4
Серебро (Ag)	http://ru.wikipedia.org/wiki/Серебро	10,5	80							1235	25,36			429	62,5	0,015-0,016
Золото	http://ru.wikipedia.org/wiki/Золото	19,3			220-250					1063	25,39	0,129		318	45,5	0,023
Платина	http://ru.wikipedia.org/wiki/Платина	21,1-21,45	168		392-500					1772	22,85		8,8	71,6	9,35	0,097..0,107
Бронза (Cu Sn/Al/Si/Be/Pb)		7,8-8,7	75-125													0,095..0,1
Латунь (Cu Zn)		8,3-8,7	95							880-950		0,377		97-111		0,043..0,108
Магний / Magnesium (Mg)		1,74	45							650	24,9			156	22,7

Серый чугун			110									0,54
Железо (Fe)	http://ru.wikipedia.org/wiki/Железо	7,87	210			13				1540		0,444		80-92	10	0,098
Сталь низкоуглеродистая			211		120							0,46		47	7,7	0,103-0,137
Сталь отожженная			210			0,6
Сталь закаленная			201			4,8

Никель (Ni)	http://ru.wikipedia.org/wiki/Никель	8,9	196-210							1450	26,1		13,5	91	11,5	0,0684..0,087		ферромагнетиком с точкой Кюри 358 °C
Олово (Sn)		7,31	35-55		50					232	27,1	0,218..0,268	22,4	67	8,3-8,69	0,115
Свинец (Pb)	http://ru.wikipedia.org/wiki/Свинец	11,34	18							327	26,65	0,13		35,3	4,8	0,21-0,23
Цинк	http://ru.wikipedia.org/wiki/Цинк	7,13	105-120							420				116	16,9	0,059
Хром			300											94
Молибден			325									0,25			18,5	0,054
Вольфрам			350			3,8				3410		0,134			18,2	0,053-0,055
Манганин			124												2,3	0,43-0,51
Константан			163												2	0,5
Нихром															0,89	1,05-1,4
Графит						24				3547		0,72		280-2500	0,125
Кремний			109							1415				150
Стекло			70		500							0,84		1-1,5	1Е-17
Фарфор			59												1Е-20

Сапфир						15
Алмаз												0,502		1000-2600

Ti(10мкм)+В (слой 2 мкм)		3,5	58				0,007	16,6	83
Ti+TiВ2		4,52	48,3				-	10,7	53.5
Al+B		2,5	10,7				0,006	4,28	21
Al+Be		2,2	15-26				-	6,8-11,8	34…59
Al+Al2О3		2,7	11,7				0,002	4,33	22	2050

Нейлон						0,5
Однонаправленное углеволокно+эпоксидная смола		1,6	13,5				-	9,1	45,5
Однонаправленное волокно кевлар-49+эпоксидная смола		1,35	7,7				-	5,7	28,5
Стекловолокно						3,6
Однонаправленное стекловолокно+эпоксидная смола		2	5.6				-	2,8	14
Стеклоткань
Эпоксидобороволокнит		1,84	21,5				0,002	11,7	58,5

Э-0,1+фенольная смола		0,67	0,475				0,031	0,7	3,5
Дельта-олефин		0,25	0,08				0,12	0,32	1.6
Лавсановая ткань+фенольная смола		0,3	0,088				0,057	0,295	1,5
Фенелоновая бумага		0,87	0,248				0,069	0,285	1,4
Полипропиленовая ткань+фенольная смола		0,42	0,103				0,24	0,24	1,2
Капроновая ткань+фенольная смола		0,53	0,127				0,063	0,24	1,2
Материал для
целлюлозных диффузоров		0,3-0,6	0,03-0,2				0,02-0,05	0,1…0,3	1
Высокоплотный полиэтилен		0,95	0,198				0,06	0,208	1
Полистирол		0,99	0,19				0,03	0,192	0,96
Полиметилпентан		0,83	0,15				0,035	0,181	0,9
Полипропиленовая плёнка		0,9	0,15				0,09	0,17	0,85
Древесина														0,15

## Деревяшки
Плотность древесины, г/см³	http://ru.wikipedia.org/wiki/Плотность
Бальса	0,15
Секвойя вечнозелёная	0,41		Материал	Твёрдость
Ива	0,46		Мягкое дерево, например сосна	1,6 HBS 10/100
Осина	0,51		Твёрдое дерево	от 2,6 до 7,0 HBS 10/100
Липа	0,53
Каштан съедобный	0,59
Черёмуха	0,61
Грецкий орех	0,64
Вишня	0,66
Лиственница	0,66
Тиковое дерево	0,67
Груша	0,69
Свитения (Махагони)	0,7
Жостер (крушина)	0,71
Ясень	0,75
Сирень	0,8
Пекан (кария)	0,83
Самшит	0,96
Квебрахо	1,21
Пробка	0,48
Пихта сибирская	0,39
Ель	0,45
Ольха	0,49
Сосна	0,52
Конский каштан	0,56
Кипарис	0,6
Лещина	0,63
Берёза	0,65
Вяз гладкий	0,66
Клён полевой	0,67
Бук	0,68
Дуб	0,69
Платан	0,7
Тис	0,75
Слива	0,8
Боярышник	0,8
Сандаловое дерево	0,9
Эбеновое дерево	1,08
Бакаут	1,28